## Sondagem
GSJ ENGENHARIA LTDA
CLIENTE: Prefeitura do Rio Grande
OBRA: |  | Centro de Iniciação ao Esporte | [5 empty] | REF. | 2594/2014
LOCAL: |  | Rua das Galeras s/n Parque Albatroz Rio Grande/RS | [5 empty] | DATA: | 2014-08-08
SONDAGEM: |  |  | F 4 |  |  |  |  | COTA:
|  | Profun- |  |  |  |  | Revestimento diam. 76,2 mm
Consist. |  | didade |  | Penetração |  |  | Amostrador diam. Interno 34,9 mm
ou |  | da | Amostra | N. de Golpes |  | Gráfico | Amostrador diam. externo 50,8 mm
Compac. |  | camada |  | 1oe 2o | 2oe 3o |  | Peso: 65 Kg Altura de Queda: 75 cm
|  | (m) |  |  |  |  | Classificação do Material
|  | 0 |  | 0 | 0 |  | 0,25 Camada Veg. Areia Fina Arg Cinza
medianam |  | 1 |  | 8 | 12 |  | 1,80 Areia Fina Cinza Claro
compacta
|  | 2 |  | 6 | 9
|  | 3 |  | 11 | 12
compacta
|  | 4 |  | 13 | 21 |  | 5,20 Areia Fina Cinza Esverdeado
|  | 5 |  | 14 | 14
|  | 6 |  | 19 | 27
compacta
a |  | 7 |  | 14 | 18 | 14
muito
compacta |  | 8 |  | 24 | 29 |  | 10,45 Areia Fina com Fragmentos de
Conchas Cinza
|  | 9 |  | 22 | 37
|  | 10 |  | 30 | 37
|  | 11 |  |  |  |  | 10,45 Limite de Sondagem
12
13
14
15
Profundidade do nível d'água (m) |  |  |  |  | Simbologia do gráfico |  | Observações:
INICIAL | 2.8 | 1,00 metros |  |  | linha tracejada SPT 30cm iniciais |  | de 0,00 a 1,00 TC
FINAL |  | 0,60 metros |  |  | linha cheia SPT 30cm finais |  | de 1,45 a 10,00 CA
Engenheiro Responsável:
Note on A1: Jacques: