## Sondagem
GSJ ENGENHARIA LTDA
CLIENTE: Prefeitura do Rio Grande
OBRA: |  | Centro de Iniciação ao Esporte | [5 empty] | REF. | 2592/2014
LOCAL: |  | Rua das Galeras s/n Parque Albatroz Rio Grande/RS | [5 empty] | DATA: | 2014-08-09
SONDAGEM: |  |  | F 2 |  |  |  |  | COTA:
|  | Profun- |  |  |  |  | Revestimento diam. 76,2 mm
Consist. |  | didade |  | Penetração |  |  | Amostrador diam. Interno 34,9 mm
ou |  | da | Amostra | N. de Golpes |  | Gráfico | Amostrador diam. externo 50,8 mm
Compac. |  | camada |  | 1oe 2o | 2oe 3o |  | Peso: 65 Kg Altura de Queda: 75 cm
|  | (m) |  |  |  |  | Classificação do Material
|  | 0 |  | 0 | 0 |  | 0,40 Camada Vegetal Areia Fina Cinza
medianam |  | 1 |  | 9 | 11 |  | 1,60 Areia Fina Cinza claro
compacta
|  | 2 |  | 8 | 8
|  | 3 |  | 14 | 18
compacta
|  | 4 |  | 12 | 15 |  | 6,80 Areia Fina Cinza Esverdeado
|  | 5 |  | 14 | 21
|  | 6 |  | 19 | 23
|  | 7 |  | 26 | 36 | 14
muito
compacta |  | 8 |  | 22 | 24
10,45 Areia Fina com Fragmentos de
|  | 9 |  | 18 | 25 |  | Conchas Cinza Esverdeado
|  | 10 |  | 32 | 41
|  | 11 |  |  |  |  | 10,45 Limite de Sondagem
12
13
14
15
Profundidade do nível d'água (m) |  |  |  |  | Simbologia do gráfico |  | Observações:
INICIAL | 2.8 | 0,85 metros |  |  | linha tracejada SPT 30cm iniciais |  | de 0,00 a 1,00 TC
FINAL |  | 0,50 metros |  |  | linha cheia SPT 30cm finais |  | de 1,45 a 10,00 CA
Engenheiro Responsável:
Note on A1: Jacques: